## Full 1
EHY012 | m² |  | Reparació estructural de formigó, amb morter d'enduriment ràpid a base de ciment, modificat amb polímers.
Aplicació manual de morter tixòtrop, d'enduriment ràpid (15 minuts), modificat amb polímers, reforçat amb fibres, resistent als sulfats, de retracció compensada, Propam Repar 910R "MOLINS", amb una resistència a compressió a 28 dies major o igual a 25 N/mm² i un mòdul d'elasticitat major o igual a 15000 N/mm², classe R3, tipus PCC, segons UNE-EN 1504-3, Euroclasse A1 de reacció al foc, segons UNE-EN 13501-1, en capa de 15 mm de gruix mitjà, amb acabat superficial remolinat amb esponja o remolinador, per a reparació i reforç estructural d'element de formigó.
Codi |  | Unitat |  | Descripció |  | Rendiment |  | Preu unitari | Import
1 |  |  |  | Materials
mt09reo040a |  | kg |  | Morter tixòtrop, d'enduriment ràpid (15 minuts), modificat amb polímers, reforçat amb fibres, resistent als sulfats, de retracció compensada, Propam Repar 910R "MOLINS", amb una resistència a compressió a 28 dies major o igual a 25 N/mm² i un mòdul d'elasticitat major o igual a 15000 N/mm², classe R3, tipus PCC, segons UNE-EN 1504-3, Euroclasse A1 de reacció al foc, segons UNE-EN 13501-1, per a reparació estructural del formigó. |  | 28.5 |  | 1.18 | 33.63
mt08aaa010a |  | m³ |  | Aigua. |  | 0.004 |  | 1.5 | 0.01
[6 empty] | Subtotal materials: |  |  | 33.64
2 |  |  |  | Mà d'obra
mo020 |  | h |  | Oficial 1ª construcció. |  | 0.517 |  | 29.67 | 15.34
mo113 |  | h |  | Peó ordinari construcció. |  | 0.517 |  | 24.86 | 12.85
[6 empty] | Subtotal mà d'obra: |  |  | 28.19
3 |  |  |  | Costos directes complementaris
|  | % |  | Costos directes complementaris |  | 2 |  | 61.83 | 1.24
Cost de manteniment decennal: 1,26€ en els primers 10 anys. | [5 empty] | Costos directes (1+2+3): |  |  | 63.07
Referència i títol de la norma |  |  |  |  | Aplicabilitat(a) |  | Obligatorietat(b) |  | Sistema(c)
EN 1504-3:2005 |  |  |  |  | 1102010 |  | 112009 |  | 1/2+/3/4
Productos y sistemas para la protección y reparación de estructuras de hormigón — Parte 3: Reparación estructural y no estructural
(a) Data d'aplicabilitat de la norma harmonitzada
(b) Data en què finalitza el període de coexistència
(c) Sistema d'avaluació i verificació de la constància de les prestacions